## Général
Etude délivrée par :
CEMENTYS 9 RUE LÉON BLUM F-91120 PALAISEAU
|  |  | Date : | 16 octobre 2021
ETUDE DE DIAGNOSTICS DE BÉTONS RÉALISÉS SUR FONDATIONS DE LIGNES AÉRIENNES
Thème : | fondations superficielles en béton (armé ou non) de supports tétrapodes et monopodes
Objet : | Compilation des données issues des 12 rapports d'études au format pdf concernant 18 lignes HT et 74 massifs
Contenu :
| Nomenclature | regroupement par rapport des lignes et polyones, nomenclature pour les lignes
| interprétation variable | ensemble des interprétation trouvées dans les rapports pour interpréter les valeurs des variables
| coût essai | coût facturer par cementys pour différents types d'essai sur le lot Geugnon Sornat en 2011
| données | compilation de toutes les données des rapports; taux de remplissages par critères et par pylones
| données exploitables | données avec un fort taux de remplissage
| histogramme | répartitions des valeurs obtenues pour les critères à fort taux de remplissage

## Nomenclature
Rapport | Auteur | date | Lot | remarques | nomenclature ligne | pylones de la ligne | nombre de pylone
1 | GINGER CEBTP | 2011-12-01 | lot1 : ETUPE-SELONCOURT ; BLANZY-HENRI PAUL ET ETIVAL-SAINT BLAISE |  | E-S | 8;12;16 | 3 | ETUPEL31SELON
[5 empty] | B-HP | 16;19 | 2 | BLANZL31H.PAU
[5 empty] | E-SB | 67;88 | 2
2 | CONCRETE PATHOLOGY | 2015-04-01 | LIGNE AERIENNE 150KV DECHY-GROS CAILLOUX |  | D-GC | 27;31 | 2
3 | SOLEN CEBTP | 2006-12-01 | ligne 63kV DEGAGNAC-GOURDON |  | D-G | 370;368;365;363;362 | 5
4 | ERG GEOTECHNIQUE | 2012-09-01 | LIGNE AERIENNE 225 KV CAROTTAGE DE MASSIFS DE FONDATION DE 27 SUPPORTS |  | G-SV | 11;14;16;22;24;31;33;34;41;49;50;51;52;55;57;74;75;89;121;127;130;135;136;162;165;166;179 | 27
5 | CEMENTYS | 2011-09-01 | pylônes haute tension sur la ligne Gueugnon-Sornat | Rapport non pris en compte comportant trop peu de données suivant les critères d’évaluation que comporte les autres études | G-SV | 117;142;165 | 3
6 | CEMENTYS | 2017-12-01 | LIGNES AERIENNES 90KV JUINES LES LOGES |  | JLL-1 | MD4 | 1
[5 empty] | JLL-2 | ME4;ME9;ME43 | 3
[5 empty] | JLL-3 | 24 | 1
7
8
9
10
11
12
22

## Interprétation variable
variables | normes | protocoles | interprétations
inspection visuelle |  |  | permet de relever des désordres/pathologies des parties visibles tels que la fissuration du massif, l’effritement, et la décohésion du béton de soubassement, des granulats déchaussés, des colonisations végétales, etc
carbonatation |  |  | • Si la profondeur de carbonation est supérieur à l’épaisseur de recouvrement (couche de béton avant d’atteindre les armatures), elle devient un problème. • La carbonatation du béton puis la corrosion des armatures progressent d’autant plus vite que le béton est poreux ; il est cependant intéressant de noter que l’humidité, facteur primordial dans la survenue de la corrosion, freine la progression de la carbonatation.
Potentiel de corrosion |  |  | la mesure du champ de potentiel permet d'évaluer la corrosion des armatures
Porosité | NF P18-459 |  | les valeurs de porosité communément admises pour un béton standard sont de l’ordre de 11 à 13 %.
masse volumique | NF EN 206-1 / NF P18-459 |  | la masse volumique d’un béton normal est comprise entre 2000 et 2600 kg/m3. la masse volumique communément admise pour un béton standard est de 2300 kg/m3
vitesse ultrason | NF EN 12 504-4 (Essai pour béton dans les structures) / NF P 91-160-1 / NF P 18-418 |  | • 2500 m/s ≤ V < 3200 m/s béton de faible résistance, • 3200 m/s ≤ V < 3700 m/s béton de moyenne résistance, • 3700 m/s ≤ V < 4200 m/s béton à haute résistance, • qualité générale du béton (homogénéité, compacité, fissuration, qualité de mise en œuvre, prévisions des résistances • V ≥ 4200 m/s béton à très haute résistance
E:C | NF EN 206-1 | recommandations du GranDuBé, 2007 | Rapport E/C maximal : 0.65
teneur en liant hydraulique | NF EN 206-1 | recommandations du GranDuBé, 2007 | Teneur minimale en liant équivalent : 260 kg/m3
resistance | NF EN 206-1 |  | Classe de résistance minimale : C20/25
résistance à la compression | NF EN 12 390-4 (Essai pour béton durci
résistance à la traction par fendage | NF EN 12 390-6 (Essai pour béton durci).
teneur en ions chlorures |  |  | il existe un seuil au-delà duquel la corrosion s’accélère. Lorsque ce seuil, égal à 0,4 % d’ions chlorures libres en poids par rapport au ciment est atteint, la couche de passivation des aciers disparaît, et la corrosion peut se propager.
teneur en ions sulfates |  |  | Si les teneurs en sulfates restent inférieures au seuil de 4% en poids par rapport au ciment, le béton n’est pas pollué.
Essais au scléromètre | NF EN 12504-2 |  | zones critiques en rouges montrent que la résistance à la compression est inférieure à 15 MPa. Entre 15 et 25 : orange ; supérieur à 25 MPa vert

## cout essai
| type d'essai | quantié | cout | total |  | chiffres issus de l'expertise menée sur la ligne Gueugnon Sornat en 2011
PART FERME | Reconnaissance des fondations | 2 | 120 | 240
| Inspection visuelle | 2 | 150 | 300
| Ultras sons (Cartographie) | 2 | 110 | 220
| Sondage carotté traversant | 2 | 290 | 580
| Carbonatation | 2 | 80 | 160
| Perméabilité In - Situ | 2 | 180 | 360
| Impédence | 1 | 910 | 910
| Mesure de Potentiel | 2 | 190 | 380
| Essais en Laboratoires | 1 | 3546.67 | 3546.67
| Organisation, divers (Ingénierie, travaux préparatoires, rédaction rapport, documents opérationnels) | 1 | 3908.33 | 3908.33 | 10605
PART OPTIONNELLE | Radar | 1 | 846.67 | 846.67
| Essais Sclérométriques | 2 | 145 | 290
| Essais labo accélérés (Gel/Dégel) | 1 | 740 | 740
| Essais Sclérométriques |  |  | 0
| Essais labo accélérés (Attaque Sulfatique) | 1 | 760 | 760 | 2636.67
| COUT TOTAL PAR PYLONE |  |  |  | 13241.67
remarque | Les quantités et prix unitaire sont donnés à titre indicatif, le contrat sera conclu sur la base d'un prix global et forfaitaire.

## données
rapport | ville | pylone | voltage | type | hauteur_fondation | profondeur_carbonation | potentiel_corrosion | vitesse_ondes (m/s) | densite_apparante_seche | porosite | masse_volumique | E/C | %_CI/Ciment | taux_hydratation | teneur en CO2 | teneur en liant hydraulique | teneur en ions sulfates solubles | teneur en ions chlorures | teneur en eau libre | teneur en eau liée | dosage_ciment (kg/m3) | compression (Mpa) | traction (Mpa) | teneur_silice_soluble (%) | analyse_sclérométrique (Mpa) | Notation
|  |  | kV |  | m | mm |  | m/s |  | % | kg/m3 |  |  |  | % | kg/m3 | %
D-G-C | D-G-C | 27 | 150 | tetrapode | 1.9 | 3 |  | 2726 |  | 16.766 | 2 139,666 | 0.67 |  |  | 9.61 | 303 | 0.151 | 0.0025 |  |  | 312.5 | 21.3 | 2.1 |  |  | 3 | 27 | 63.64%
D-G-C | D-G-C | 31 | 150 | tetrapode | 2.78 | 1.66 |  |  |  | 14.533 | 2 179,333 | 0.485 |  |  | 10.57 | 359 | 0.127 | 0.0025 |  |  | 370 | 31.4 | 2.6 |  |  | 2 | 31 | 59.09%
D-G | D-G | 370 | 63 | [18 empty] | 36 | 4.05 |  |  |  | 370 | 9.091%
D-G | D-G | 368 | 63 | [18 empty] | 31.3 | 3.78 |  |  |  | 368 | 9.091%
D-G | D-G | 365 | 63 | [18 empty] | 35.3 |  |  |  |  | 365 | 4.545%
D-G | D-G | 363 | 63 | [23 empty] | 363 | 0%
D-G | D-G | 362 | 63 | [18 empty] | 51.7 | 4.88 |  |  |  | 362 | 9.091%
G-S | G-S | 117 | 225 |  | 1.03 |  |  | 3750 |  | 21.2 | 2017 |  |  |  |  | 146 | 0.04666667 | 0.001 |  |  |  | 12.7 |  | 1.88 |  | 5 | 117 | 45.45%
G-S | G-S | 142 | 225 |  | 1.25 | 1.5 |  |  |  | 19.8 | 2077 |  |  |  |  | 263 | 0.07066667 | 0.001 |  |  |  | 19.5 |  | 3.29 |  | 5 | 142 | 45.45%
G-S | G-S | 165 | 225 |  | 1.8 |  |  |  |  | 19.8 | 2082 |  |  |  |  | 208 | 0.05766667 | 0.001 | [5 empty] | 2.6 |  | 5 | 165 | 36.36%
J-L-L | J-L-L | MD4 | 90 |  |  | 1.333333 |  | 1850 |  | 12 | 2285 | 0.42 |  |  |  | 325 | 1.333333 |  |  |  |  | 24 | 1.5 |  | 19 |  | MD4 | 45.45%
J-L-L | J-L-L | ME4 | 90 |  |  | 2 |  | 2539 |  | 14.2 | 2229 | 0.47 |  |  |  | 379 | 2 |  |  |  |  | 17.4 | 4.6 |  | 25.5 |  | ME4 | 45.45%
J-L-L | J-L-L | ME9 | 90 |  |  | 7.5 |  | 2849 |  | 17 | 2118 | 0.51 |  |  |  | 666 | 7.5 |  |  |  |  | 20.7 | 0.8 |  | 17 |  | ME9 | 45.45%
J-L-L | J-L-L | ME43 | 90 |  |  | 15.66667 |  | 1790 |  | 12.9 | 2259 | 0.53 |  |  |  | 284 | 15.66667 |  |  |  |  | 24.8 | 1.05 |  | 16 |  | ME43 | 45.45%
J-L-L | J-L-L | 24 | 90 |  |  | 13 |  | 1803 |  | 14.1 | 2214 | 0.49 |  |  |  | 413 | 13 |  |  |  |  | 31 | 0.85 |  | 12 |  | 24 | 45.45%
V-V | V-V | 102 |  | monopode |  | 0 |  |  |  | 21.8 | 1949 | 0.78 |  |  | 3.26 | 413 | [9 empty] | 3.5 | 102 | 40.91%
V-V | V-V | 113 |  | monopode |  | 0 |  |  |  | 18.7 | 2 062,5 | 0.58 |  |  | 4.625 | 366.5 | [5 empty] | 5 |  |  |  | 3.5 | 113 | 40.91%
V-V | V-V | 120 |  | monopode |  | 0 |  |  |  | 17.25 | 2 071 | 0.75 |  |  | 4.76 | 385 | [5 empty] | 23.5 |  |  |  | 3.5 | 120 | 40.91%
V-V | V-V | 158 |  | monopode |  | 0 |  |  |  | 21.3 | 1976 | 0.78 |  |  | 5.86 | 373 | [5 empty] | 18 |  |  |  | 3.5 | 158 | 40.91%
V-V | V-V | 173 |  | monopode |  | 0 |  |  |  | 20.5 | 2015 | 0.82 |  |  | 4.76 | 346 | [5 empty] | 7.8 |  |  |  | 3.5 | 173 | 40.91%
V-V-P | V-V-P | 115 |  |  |  | 5 | 343.2 | 4 171,833 |  | 13.5 | 2293 | 0.57 |  |  |  | 267 | 0.236 | 0.009 | 0.9 | 2.5 |  | 37.1 | 5.6 |  |  | 2 | 115 | 63.64%
V-V-P | V-V-P | 106 |  |  |  | 4.5 | 82.4 | 3 924 |  | 21.9 | 2055 | 0.65 |  |  |  | 324 | 0.256 | 0.008 | 1.98 | 2.5 |  | 19.5 | 2.5 |  |  | 2 | 106 | 63.64%
V-V-P | V-V-P | 78 |  |  |  | 1.25 | 470 | 3 456,666 |  | 27.2 | 1895 | 0.53 |  |  |  | 478 | 0.437 | 0.003 | 4.68 | 4.86 |  | 28.9 | 3.7 |  |  | 5 | 78 | 63.64%
V-V-P | V-V-P | 41 |  |  |  | 0.75 | 355 | 3 920 |  | 21.9 | 2091 | 0.92 |  |  |  | 255 | 0.22 | 0.011 | 0.79 | 2.44 |  | 14.5 | 3.3 |  |  | 5 | 41 | 63.64%
V-V-P | V-V-P | 215 |  |  |  | 0 | null | null |  | 13.8 | 2251 | 0.51 |  |  |  | 295 | 0.211 | 0.037 | 1.35 | 2.82 |  | 64.8 | 4.6 |  |  | 3 | 215 | 63.64%
R-T_E-S_L-P |  | 27 |  |  |  | 2 |  | 3 034 | [17 empty] | 5 | 27 | 13.64%
R-T_E-S_L-P |  | 40 |  |  |  | 0.02 |  | 3 861 | [13 empty] | 26.9 |  |  |  | 2 | 40 | 18.18%
R-T_E-S_L-P |  | 41 | [23 empty] | 5 | 41 | 4.545%
R-T_E-S_L-P |  | 52 | [23 empty] | 5 | 52 | 4.545%
R-T_E-S_L-P |  | 94 | [5 empty] | 3 370,666 | [13 empty] | 22.8 |  |  |  | 4 | 94 | 13.64%
R-T_E-S_L-P |  | 95 | [19 empty] | 21.4 |  |  |  | 4 | 95 | 9.091%
R-T_E-S_L-P |  | 100 | [5 empty] | 3 909 | [13 empty] | 23 |  |  |  | 5 | 100 | 13.64%
R-T_E-S_L-P | E-S | 5 |  | monopode |  | 1.5 |  | 4323 |  | 14.5 | 2209 | 0.56 |  |  |  | 313 | 0.174 | 0.0025 |  | 4.33 | 313 | 19.66 | 3.9 |  |  | 2.5 | 5 | 59.09%
R-T_E-S_L-P | E-S | 23 |  | tetrapode |  | 2.5 |  | 3 912,666 |  | 14.75 | 2 245,5 | 0.505 |  |  |  | 307.5 | 0.301 | 0.0025 |  | 3.35 | 307.5 | 20.3 |  |  |  | 2 | 23 | 59.09%
R-T_E-S_L-P | E-S | 13 |  | tetrapode |  | 1.5 |  | 4 322,333 |  | 18.1 | 2103 | 0.55 |  |  |  | 354 | 0.012 | 0.134 |  | 3.69 | 354 | 23.9 | 2.1 |  |  | 2 | 13 | 59.09%
R-T_E-S_L-P | E-S | 16 |  | tetrapode |  | 0.9 |  | 4 368 |  | 13.4 | 2160 | 0.4 |  |  |  | 426 | 0.225 | 0.0013 |  | 4.66 | 426 | 16.05 | 3.15 |  |  | 2 | 16 | 59.09%
R-T_E-S_L-P | E-S | 56 |  | tetrapode |  | 0 |  | 3654 |  | 14.8 | 2180 | 0.55 |  |  |  | 322 | 0.038 | 0.0025 |  | 4.48 | 322 | 10.5 |  |  |  | 1.5 | 56 | 59.09%
R-E-H_B-D | B-D | 1 |  | quadripode |  | 0 |  | 4609 | [17 empty] | 0 | 1 | 13.64%
R-E-H_B-D | B-D | 7 |  | quadripode |  | 5 |  | 4719 | [17 empty] | 0.5 | 7 | 13.64%
R-E-H_B-D | B-D | 5 |  | monopode |  | 35 |  | 3666 | 1.97 | 25.3 | 1970 | 1.1 | 9.166 | 16.4 |  | 323.08 | 2.566667 | 0.065 |  |  | 230 | 9 |  |  |  | 3.5 | 5 | 63.64%
R-E-H_B-D | B-D | 99 |  | monopode |  | 0 |  | 1660 | 2.12 | 18.9 | 2120 | 1.225 | 13.533 | 18.3 |  | 387.96 | 2.833 | 0.075 |  |  | 145 | 9.1975 |  |  |  | 4.5 | 99 | 63.64%
R-E-H_B-D | R-E-H | 27 |  | monopode | [5 empty] | 18.1 |  | 0.475 | 0.005 | 16.8 | [6 empty] | 480 | 6.1 | 1.5 |  |  | 4 | 27 | 36.36%
R-E-H_B-D | R-E-H | 54 |  | monopode |  |  |  | 3201 |  | 23.5 |  | 0.7 | 0.03 | 14.3 | [6 empty] | 370 | 1.6 | 0.7 |  |  | 4 | 54 | 40.91%
R-E-H_B-D | R-E-H | 103 |  | tetrapode |  |  |  | 3 856,5 |  | 13.1 |  | 0.4 | 0.03 | 16 | [6 empty] | 400 | 2.3 | 1.3 |  |  | 4 | 103 | 40.91%
R-E-H_B-D | R-E-H | 202 |  | tetrapdoe |  |  |  | 4 211,5 |  | 19.9 |  | 0.55 | 0.09 | 16 | [6 empty] | 425 | 21.8 | 2.6 |  |  | 1 | 202 | 40.91%
R-E-H_B-D | R-E-H | 575 |  | tetrapode | [5 empty] | 12.6 |  | 0.375 | 0.005 | 17 | [6 empty] | 445 | 8.1 |  |  |  | 3 | 575 | 31.82%
L-P_R-T | L-P | 3 |  | tetrapode |  | 0 |  | 4371 |  | 15.55 | 2158 | 0.56 |  |  |  | 290 | 0.407 | 0.0025 |  | 3.035 | 286.5 | 53 | 4.8 |  |  | 2 | 3 | 59.09%
L-P_R-T | L-P | 6 |  | tetrapode |  | 0 |  | 4405 |  | 10 | 2310 | 0.36 |  |  |  | 310 | 0.438 | 0.0025 |  | 3.13 | 310 | 43.333 | 4.3 |  |  | 0 | 6 | 59.09%
L-P_R-T | L-P | 21 |  | monopode |  | 0 |  | 4012 |  | 13.2 | 2281 | 0.4 |  |  |  | 337.5 | 0.322 | 0.0025 |  | 2.79 | 338 | 22.5 | 3.4 |  |  | 2 | 21 | 59.09%
L-P_R-T | L-P | 37 |  | monopode |  | 0 |  | 4022 |  | 19.7 | 2043 | 0.63 |  |  |  | 327.5 | 0.385 | 0.0025 |  | 3.11 | 328 |  |  |  |  | 2.5 | 37 | 59.09%
L-P_R-T | L-P | 49 |  | monopode |  | 0 |  | 3481 |  | 14.8 | 2238 | 0.35 |  |  |  | 492.5 | 0.293 | 0.0025 |  | 3.84 | 494 | 13.666 | 1.5 |  |  | 2.5 | 49 | 59.09%
L-P_R-T | R-T | 23 |  | tetrapode |  | 0 |  | 4080 |  | 18.85 | 2 054,5 | 0.495 |  |  |  | 371.5 | 0.392 | 0.0025 |  | 2.475 | 369 | 34 |  |  |  | 2 | 23 | 59.09%
L-P_R-T | R-T | 47 |  | monopode |  | 0 |  | 4394 |  | 14 | 2218 | 0.35 |  |  |  | 524 | 0.24 | 0.0025 |  | 4.54 | 524 |  |  |  |  | 2 | 47 | 59.09%
L-P_R-T | R-T | 62 |  | monopode |  | 0 |  | 3641 |  | 11.7 | 2248 | 0.5 |  |  |  | 342 | 0.392 | 0.0025 |  | 2.9 | 342 | 17 |  |  |  | 3 | 62 | 59.09%
L-P_R-T | R-T | 75 |  | monopode |  | 0 |  | null |  | null | [6 empty] | 0.831 | 0.0025 |  | null | null |  |  |  |  | 2.5 | 75 | 59.09%
L-P_R-T | R-T | 91 |  | tetrapode |  | 3.5 |  | 4288 |  | 11.6 | 2230 | 0.52 |  |  |  | 236.5 | 0.595 | 0.0025 |  | 3.02 | 236 | 39.5 | 4.4 |  |  | 0 | 91 | 59.09%
L-P_R-T | R-T | 93 |  | tetrapode |  | 0 |  | 3639 |  | 20.6 | 2054 | 1.09 |  |  |  | 178 | 0.247 | 0.0025 |  | 2.11 | 178 | 18.333 | 1.2 |  |  | 3 | 93 | 59.09%
L-P_L-L | L-P | 38 |  | monopode |  | 10 |  | 4 050 | 2.14 | 19 | 2140 | 0.575 | 0.03 | 20.5 |  | 438.7 | 1.9 |  |  |  | 470 | 26.2 |  |  |  | 2 | 38 | 59.09%
L-P_L-L | L-P | 50 |  | monopode |  | 0 |  | 4 605 | 2.26 | 14.8 | 2260 | 0.375 | 0.03 | 19.2 |  | 433.92 | 2.1 |  |  |  | 655 | 15.2 | 1.7 |  |  | 2 | 50 | 63.64%
L-P_L-L | L-P | 68 |  | monopode |  | 75 |  | 4 236,666 | 2.18 | 18.3 | 2180 | 0.65 | 0.04 | 22.9 |  | 499.22 | 2.5 |  |  |  | 355 | 29.1 |  |  |  | 4 | 68 | 59.09%
L-P_L-L | L-P | 118 |  | monopode |  |  |  | 3 925 | 2.18 | 17.2 | 2180 | 0.55 | 0.04 | 19.7 |  | 429.46 | 1.6 |  |  |  | 360 | 17.8 | 0.9 |  |  | 2 | 118 | 63.64%
L-P_L-L | L-P | 142 |  | tetrapode |  | 0.25 |  | 4 521,25 | 2.25 | 13 | 2250 | 0.375 | 0.01 | 20.6 |  | 463.5 | 3.5 |  |  |  | 520 | 41.8 | 3.1 |  |  | 1 | 142 | 63.64%
L-P_L-L | L-L | 51 |  | monopode |  | 0.1 |  | 4 270 | 2.2 | 17.7 | 2200 | 0.375 | 0.02 | 25 |  | 550 | 1.7 |  |  |  | 505 | 27.7 |  |  |  | 2 | 51 | 59.09%
L-P_L-L | L-L | 84 |  | monopode |  |  |  | 3 967,5 | 2.28 | 15 | 2280 | 0.525 | 0.03 | 22.7 |  | 517.56 | 1.7 |  |  |  | 380 | 15.7 | 1 |  |  | 3 | 84 | 63.64%
L-P_L-L | L-L | 113 |  | monopode |  | 0.5 |  | 4 080 | 2.16 | 19.1 | 2160 | 0.475 | 0.02 | 21.1 |  | 455.76 | 1.1 |  |  |  | 605 | 22.5 |  |  |  | 3 | 113 | 59.09%
L-P_L-L | L-L | 122 |  | tetrapode |  | 1 |  | 4 393,333 | 2.2 | 17.7 | 2200 | 0.425 | 0.01 | 22.2 |  | 488.4 | 4 |  |  |  | 630 | 39.7 | 3.7 |  |  | 1 | 122 | 63.64%
L-P_L-L | L-L | 134 |  | tetrapode |  | 1 |  | 4 205 | 2.26 | 14.4 | 2260 | 0.6 | 0.07 | 26.4 |  | 596.64 | 4.7 |  |  |  | 335 | 31.2 |  |  |  | 1 | 134 | 59.09%
B-HP_E-SB_E-S | E - S | 8 | 63 | monopode | 3.6 | 25 | non arme | 3142 |  | 15.7 | 2260 | 0.375 | 0.02 | 15.4 |  | 348.04 |  |  |  |  | 520 | 15.3 | 1.7 |  |  | 2 | 8 | 63.64%
B-HP_E-SB_E-S | E - S | 12 | 63 | tetrapodes | 2.5 |  | non arme | 2809.7 |  | 25.5 | 1990 | 0.55 | 0.24 | 13.8 |  | 274.62 |  |  |  |  | 525 |  |  |  |  | 5 | 12 | 54.55%
B-HP_E-SB_E-S | E - S | 16 | 63 | tetrapodes | 3.15 | 15 | non arme | 4533.4 |  | 15.8 | 2240 | 0.65 | 0.07 | 23.2 |  | 519.68 |  |  |  |  | 290 | 24.4 | 3.6 |  |  | 1 | 16 | 63.64%
B-HP_E-SB_E-S | B-H-P | 16 | 63 | tetrapodes | 3.3 | 0 | arme (10cm enrobage) | 4731.8 |  | 19.2 | 2120 | 0.5 | 0.01 | 20.9 |  | 443.08 |  |  |  |  | 515 | 16.9 | 2.4 |  |  | 3 | 16 | 63.64%
B-HP_E-SB_E-S | B-H-P | 19 | 63 | tetrapodes | 3.85 | 0 | arme (6.5 enrobage) | 4597.8 |  | 16.6 | 2170 | 0.475 | 0.01 | 21.5 |  | 466.55 |  |  |  |  | 505 | 15.3 | 3.4 |  |  | 3 | 19 | 63.64%
B-HP_E-SB_E-S | E-S-B | 67 |  | tetrapodes | 3 | 5 | non arme | 4138.4 |  | 14.5 | 2270 | 0.45 | 0.05 | 19.2 |  | 435.84 |  |  |  |  | 440 | 13.5 | 2 |  |  | 1 | 67 | 63.64%
B-HP_E-SB_E-S | E-S-B | 88 |  | monopode | 2.3 | 0 | non arme | 2532.6 |  | 18.6 | 2180 | 0.6 | 0.06 | 16.5 |  | 359.7 |  |  |  |  | 335 | 10.7 | 2.7 |  |  | 3 | 88 | 63.64%
|  | taux remplissage | 27.03% | 66.22% | 16.22% | 77.03% | 16.22% | 75.68% | 16.22% | 81.08% | 74.32% | 77.03% | 32.43% | 32.43% | 9.459% | 74.32% | 58.11% | 37.84% | 6.757% | 28.38% | 56.76% | 89.19% | 68.92% | 4.054% | 6.757% | 86.49%

## données_exploitables
rapport | pylone | profondeur_carbonation | vitesse_ondes | masse_volumique | porosite | E:C | teneur en liant hydraulique | teneur en ions sulfates | teneur en ions chlorures | dosage_ciment | compression | traction | notation
| n° | mm | m/s | kg/m3 | % | sans unité | kg/m3 | % | % | kg/m3 | Mpa | Mpa | points
D-G-C | 27 | 3 | 2726 | 2139.666 | 16.766 | 0.67 | 303 | 0.151 | 0.0025 | 312.5 | 21.3 | 2.1 | 3
D-G-C | 31 | 1.66 |  | 2179.333 | 14.533 | 0.485 | 359 | 0.127 | 0.0025 | 370 | 31.4 | 2.6 | 2
D-G | 370 | [9 empty] | 36 | 4.05
D-G | 368 | [9 empty] | 31.3 | 3.78
D-G | 365 | [9 empty] | 35.3
D-G | 363
D-G | 362 | [9 empty] | 51.7 | 4.88
G-S | 117 |  | 3750 | 2017 | 21.2 |  | 146 | 0.04666667 | 0.001 |  | 12.7 |  | 5
G-S | 142 | 1.5 |  | 2077 | 19.8 |  | 263 | 0.07066667 | 0.001 |  | 19.5 |  | 5
G-S | 165 |  |  | 2082 | 19.8 |  | 208 | 0.05766667 | 0.001 |  |  |  | 5
J-L-L | MD4 | 1.333333 | 1850 | 2285 | 12 | 0.42 | 325 | 1.333333 |  |  | 24 | 1.5
J-L-L | ME4 | 2 | 2539 | 2229 | 14.2 | 0.47 | 379 | 2 |  |  | 17.4 | 4.6
J-L-L | ME9 | 7.5 | 2849 | 2118 | 17 | 0.51 | 666 | 7.5 |  |  | 20.7 | 0.8
J-L-L | ME43 | 15.66667 | 1790 | 2259 | 12.9 | 0.53 | 284 | 15.66667 |  |  | 24.8 | 1.05
J-L-L | 24 | 13 | 1803 | 2214 | 14.1 | 0.49 | 413 | 13 |  |  | 31 | 0.85
V-V | 102 | 0 |  | 1949 | 21.8 | 0.78 | 413 | [5 empty] | 3.5
V-V | 113 | 0 |  | 2062.5 | 18.7 | 0.58 | 366.5 |  |  |  | 5 |  | 3.5
V-V | 120 | 0 |  | 2071 | 17.25 | 0.75 | 385 |  |  |  | 23.5 |  | 3.5
V-V | 158 | 0 |  | 1976 | 21.3 | 0.78 | 373 |  |  |  | 18 |  | 3.5
V-V | 173 | 0 |  | 2015 | 20.5 | 0.82 | 346 |  |  |  | 7.8 |  | 3.5
V-V-P | 115 | 5 | 4171.833 | 2293 | 13.5 | 0.57 | 267 | 0.236 | 0.009 |  | 37.1 | 5.6 | 2
V-V-P | 106 | 4.5 | 3924 | 2055 | 21.9 | 0.65 | 324 | 0.256 | 0.008 |  | 19.5 | 2.5 | 2
V-V-P | 78 | 1.25 | 3456.666 | 1895 | 27.2 | 0.53 | 478 | 0.437 | 0.003 |  | 28.9 | 3.7 | 5
V-V-P | 41 | 0.75 | 3920 | 2091 | 21.9 | 0.92 | 255 | 0.22 | 0.011 |  | 14.5 | 3.3 | 5
V-V-P | 215 | 0 |  | 2251 | 13.8 | 0.51 | 295 | 0.211 | 0.037 |  | 64.8 | 4.6 | 3
R-T_E-S_L-P | 27 | 2 | 3034 | [9 empty] | 5
R-T_E-S_L-P | 40 | t | 3861 | [7 empty] | 26.9 |  | 2
R-T_E-S_L-P | 41 | [11 empty] | 5
R-T_E-S_L-P | 52 | [11 empty] | 5
R-T_E-S_L-P | 94 |  | 3370.666 | [7 empty] | 22.8 |  | 4
R-T_E-S_L-P | 95 | [9 empty] | 21.4 |  | 4
R-T_E-S_L-P | 100 |  | 3909 | [7 empty] | 23 |  | 5
R-T_E-S_L-P | 5 | 1.5 | 4323 | 2209 | 14.5 | 0.56 | 313 | 0.174 | 0.0025 | 313 | 19.66 | 3.9 | 2.5
R-T_E-S_L-P | 23 | 2.5 | 3912.666 | 2245.5 | 14.75 | 0.505 | 307.5 | 0.301 | 0.0025 | 307.5 | 20.3 |  | 2
R-T_E-S_L-P | 13 | 1.5 | 4322.333 | 2103 | 18.1 | 0.55 | 354 | 0.012 | 0.134 | 354 | 23.9 | 2.1 | 2
R-T_E-S_L-P | 16 | 0.9 | 4368 | 2160 | 13.4 | 0.4 | 426 | 0.225 | 0.0013 | 426 | 16.05 | 3.15 | 2
R-T_E-S_L-P | 56 | 0 | 3654 | 2180 | 14.8 | 0.55 | 322 | 0.038 | 0.0025 | 322 | 10.5 |  | 1.5
R-E-H_B-D | 1 | 0 | 4609 | [9 empty] | 0
R-E-H_B-D | 7 | 5 | 4719 | [9 empty] | 0.5
R-E-H_B-D | 5 | 35 | 3666 | 1970 | 25.3 | 1.1 | 323.08 | 2.566667 | 0.065 | 230 | 9 |  | 3.5
R-E-H_B-D | 99 | 0 | 1660 | 2120 | 18.9 | 1.225 | 387.96 | 2.833 | 0.075 | 145 | 9.1975 |  | 4.5
R-E-H_B-D | 27 |  |  |  | 18.1 | 0.475 |  |  |  | 480 | 6.1 | 1.5 | 4
R-E-H_B-D | 54 |  | 3201 |  | 23.5 | 0.7 |  |  |  | 370 | 1.6 | 0.7 | 4
R-E-H_B-D | 103 |  | 3856.5 |  | 13.1 | 0.4 |  |  |  | 400 | 2.3 | 1.3 | 4
R-E-H_B-D | 202 |  | 4211.5 |  | 19.9 | 0.55 |  |  |  | 425 | 21.8 | 2.6 | 1
R-E-H_B-D | 575 |  |  |  | 12.6 | 0.375 |  |  |  | 445 | 8.1 |  | 3
L-P_R-T | 3 | 0 | 4371 | 2158 | 15.55 | 0.56 | 290 | 0.407 | 0.0025 | 286.5 | 53 | 4.8 | 2
L-P_R-T | 6 | 0 | 4405 | 2310 | 10 | 0.36 | 310 | 0.438 | 0.0025 | 310 | 43.333 | 4.3 | 0
L-P_R-T | 21 | 0 | 4012 | 2281 | 13.2 | 0.4 | 337.5 | 0.322 | 0.0025 | 338 | 22.5 | 3.4 | 2
L-P_R-T | 37 | 0 | 4022 | 2043 | 19.7 | 0.63 | 327.5 | 0.385 | 0.0025 | 328 |  |  | 2.5
L-P_R-T | 49 | 0 | 3481 | 2238 | 14.8 | 0.35 | 492.5 | 0.293 | 0.0025 | 494 | 13.666 | 1.5 | 2.5
L-P_R-T | 23 | 0 | 4080 | 2054.5 | 18.85 | 0.495 | 371.5 | 0.392 | 0.0025 | 369 | 34 |  | 2
L-P_R-T | 47 | 0 | 4394 | 2218 | 14 | 0.35 | 524 | 0.24 | 0.0025 | 524 |  |  | 2
L-P_R-T | 62 | 0 | 3641 | 2248 | 11.7 | 0.5 | 342 | 0.392 | 0.0025 | 342 | 17 |  | 3
L-P_R-T | 75 | 0 | [5 empty] | 0.831 | 0.0025 |  |  |  | 2.5
L-P_R-T | 91 | 3.5 | 4288 | 2230 | 11.6 | 0.52 | 236.5 | 0.595 | 0.0025 | 236 | 39.5 | 4.4 | 0
L-P_R-T | 93 | 0 | 3639 | 2054 | 20.6 | 1.09 | 178 | 0.247 | 0.0025 | 178 | 18.333 | 1.2 | 3
L-P_L-L | 38 | 10 | 4050 | 2140 | 19 | 0.575 | 438.7 | 1.9 |  | 470 | 26.2 |  | 2
L-P_L-L | 50 | 0 | 4605 | 2260 | 14.8 | 0.375 | 433.92 | 2.1 |  | 655 | 15.2 | 1.7 | 2
L-P_L-L | 68 | 75 | 4236.666 | 2180 | 18.3 | 0.65 | 499.22 | 2.5 |  | 355 | 29.1 |  | 4
L-P_L-L | 118 |  | 3925 | 2180 | 17.2 | 0.55 | 429.46 | 1.6 |  | 360 | 17.8 | 0.9 | 2
L-P_L-L | 142 | 0.25 | 4521.25 | 2250 | 13 | 0.375 | 463.5 | 3.5 |  | 520 | 41.8 | 3.1 | 1
L-P_L-L | 51 | 0.1 | 4270 | 2200 | 17.7 | 0.375 | 550 | 1.7 |  | 505 | 27.7 |  | 2
L-P_L-L | 84 |  | 3967.5 | 2280 | 15 | 0.525 | 517.56 | 1.7 |  | 380 | 15.7 | 1 | 3
L-P_L-L | 113 | 0.5 | 4080 | 2160 | 19.1 | 0.475 | 455.76 | 1.1 |  | 605 | 22.5 |  | 3
L-P_L-L | 122 | 1 | 4393.333 | 2200 | 17.7 | 0.425 | 488.4 | 4 |  | 630 | 39.7 | 3.7 | 1
L-P_L-L | 134 | 1 | 4205 | 2260 | 14.4 | 0.6 | 596.64 | 4.7 |  | 335 | 31.2 |  | 1
B-HP_E-SB_E-S | 8 | 25 | 3142 | 2260 | 15.7 | 0.375 | 348.04 |  |  | 520 | 15.3 | 1.7 | 2
B-HP_E-SB_E-S | 12 |  | 2809.7 | 1990 | 25.5 | 0.55 | 274.62 |  |  | 525 |  |  | 5
B-HP_E-SB_E-S | 16 | 15 | 4533.4 | 2240 | 15.8 | 0.65 | 519.68 |  |  | 290 | 24.4 | 3.6 | 1
B-HP_E-SB_E-S | 16 | 0 | 4731.8 | 2120 | 19.2 | 0.5 | 443.08 |  |  | 515 | 16.9 | 2.4 | 3
B-HP_E-SB_E-S | 19 | 0 | 4597.8 | 2170 | 16.6 | 0.475 | 466.55 |  |  | 505 | 15.3 | 3.4 | 3
B-HP_E-SB_E-S | 67 | 5 | 4138.4 | 2270 | 14.5 | 0.45 | 435.84 |  |  | 440 | 13.5 | 2 | 1
B-HP_E-SB_E-S | 88 | 0 | 2532.6 | 2180 | 18.6 | 0.6 | 359.7 |  |  | 335 | 10.7 | 2.7 | 3

## histogrammes
Ce graphique n’est pas disponible dans votre version d’Excel. La modification de cette forme ou l’enregistrement de ce classeur dans un autre format de fichier endommagera le graphique de façon irréparable.
Ce graphique n’est pas disponible dans votre version d’Excel. La modification de cette forme ou l’enregistrement de ce classeur dans un autre format de fichier endommagera le graphique de façon irréparable.
Ce graphique n’est pas disponible dans votre version d’Excel. La modification de cette forme ou l’enregistrement de ce classeur dans un autre format de fichier endommagera le graphique de façon irréparable.
Ce graphique n’est pas disponible dans votre version d’Excel. La modification de cette forme ou l’enregistrement de ce classeur dans un autre format de fichier endommagera le graphique de façon irréparable.
Ce graphique n’est pas disponible dans votre version d’Excel. La modification de cette forme ou l’enregistrement de ce classeur dans un autre format de fichier endommagera le graphique de façon irréparable.
Ce graphique n’est pas disponible dans votre version d’Excel. La modification de cette forme ou l’enregistrement de ce classeur dans un autre format de fichier endommagera le graphique de façon irréparable.
Ce graphique n’est pas disponible dans votre version d’Excel. La modification de cette forme ou l’enregistrement de ce classeur dans un autre format de fichier endommagera le graphique de façon irréparable.
Ce graphique n’est pas disponible dans votre version d’Excel. La modification de cette forme ou l’enregistrement de ce classeur dans un autre format de fichier endommagera le graphique de façon irréparable.
Ce graphique n’est pas disponible dans votre version d’Excel. La modification de cette forme ou l’enregistrement de ce classeur dans un autre format de fichier endommagera le graphique de façon irréparable.
Ce graphique n’est pas disponible dans votre version d’Excel. La modification de cette forme ou l’enregistrement de ce classeur dans un autre format de fichier endommagera le graphique de façon irréparable.
Ce graphique n’est pas disponible dans votre version d’Excel. La modification de cette forme ou l’enregistrement de ce classeur dans un autre format de fichier endommagera le graphique de façon irréparable.
Ce graphique n’est pas disponible dans votre version d’Excel. La modification de cette forme ou l’enregistrement de ce classeur dans un autre format de fichier endommagera le graphique de façon irréparable.